## 表1_变量说明
变量 | 单位 | 类型 | 建模含义
序列 | 时间索引 | 相邻样本间隔2s | 时间序列定位
烧结机机速L1设定 | m/min | 控制变量 | 料层停留时间调节
1#-18#风箱负压 | KPa | 控制变量 | 抽风强度与供氧状态
1#-18#风箱平均温度 | 摄氏度 | 状态变量 | 南北温度均值
1#/2#大烟道负压 | KPa | 状态变量 | 烟气汇集抽风状态
1#/2#大烟道温度 | 摄氏度 | 状态变量 | 烟道热工状态
烧结大烟道外排CO浓度 | mg/m3 | 目标变量 | 排放预测与优化目标

## 表2_数据概况与异常统计
统计项 | 数值
样本数量 | 2442
建模变量数（含工程特征） | 89
缺失单元格 | 0
CO均值 | 3530.669
CO标准差 | 508.637
CO最小值 | 1.447
CO最大值 | 9998.554
CO低于1000样本数 | 14
CO高于6000样本数 | 4

## 表3_问题一温度预测模型对比
特征方案 | 平均MAE | 平均RMSE | 平均R2
state_neighbor_lag | 5.023738 | 8.361708 | 0.806984
neighbor_lag | 13.8097 | 20.09569 | -0.3347695
local_lag | 13.98762 | 20.10146 | -0.2901345
global_lag | 14.96204 | 25.60635 | -0.8229765

## 表4_各风箱最优温度预测结果
target | model | mae | rmse | r2
1#风箱平均温度 | state_neighbor_lag_Ridge | 0.8499889 | 3.474435 | 0.7010404
10#风箱平均温度 | state_neighbor_lag_Ridge | 1.367539 | 3.02497 | 0.9388286
11#风箱平均温度 | state_neighbor_lag_Ridge | 5.385673 | 8.795081 | 0.9088039
12#风箱平均温度 | state_neighbor_lag_Ridge | 13.23831 | 18.46487 | 0.8757196
13#风箱平均温度 | state_neighbor_lag_RandomForest | 18.86947 | 23.58497 | 0.8755595
14#风箱平均温度 | state_neighbor_lag_GradientBoosting | 15.22386 | 19.32294 | 0.8774765
15#风箱平均温度 | state_neighbor_lag_Ridge | 7.124254 | 9.968636 | 0.9148726
16#风箱平均温度 | state_neighbor_lag_Ridge | 6.373441 | 10.47592 | 0.8413976
17#风箱平均温度 | state_neighbor_lag_Ridge | 6.9245 | 12.45853 | 0.786929
18#风箱平均温度 | state_neighbor_lag_Ridge | 4.455878 | 9.349596 | 0.8874127
2#风箱平均温度 | state_neighbor_lag_Ridge | 0.5554757 | 1.277543 | 0.9033121
3#风箱平均温度 | state_neighbor_lag_Ridge | 0.3694729 | 0.5892142 | 0.9334042
4#风箱平均温度 | state_neighbor_lag_Ridge | 0.3454687 | 0.6425405 | 0.9185722
5#风箱平均温度 | state_neighbor_lag_GradientBoosting | 1.705682 | 2.300812 | 0.909865
6#风箱平均温度 | state_neighbor_lag_Ridge | 0.5558661 | 0.9123427 | 0.889093
7#风箱平均温度 | state_neighbor_lag_Ridge | 0.3408252 | 0.837199 | 0.8869961
8#风箱平均温度 | state_neighbor_lag_Ridge | 0.3867976 | 1.183187 | 0.8420554
9#风箱平均温度 | state_neighbor_lag_Ridge | 0.6932803 | 1.977416 | 0.8760506

## 表5_CO预测模型对比
模型用途 | model | mae | rmse | r2
实时监测 | filtered_monitor_lag1_5_10_RandomForest | 114.197 | 200.4825 | 0.8380248
实时监测 | filtered_monitor_lag1_5_10_Ridge | 143.0588 | 237.5882 | 0.772519
实时监测 | filtered_monitor_lag1_5_10_GradientBoosting | 142.8252 | 238.0353 | 0.771662
实时监测 | filtered_monitor_lag1_5_10_LinearRegression | 206.8348 | 413.1834 | 0.3120114
调控优化 | filtered_lag0_GradientBoosting | 368.1196 | 475.6222 | 0.08198404
调控优化 | filtered_lag5_10_20_GradientBoosting | 378.3068 | 478.0312 | 0.0791097
调控优化 | filtered_lag5_10_20_RandomForest | 384.5376 | 492.4137 | 0.0228624
调控优化 | filtered_lag0_RandomForest | 375.5157 | 492.6674 | 0.01500578
调控优化 | raw_lag0_RandomForest | 383.5616 | 504.2621394 | -0.03772722

## 表6_滞后相关Top15
变量 | 滞后步数 | 滞后秒数 | 相关系数 | 绝对相关系数
4#风箱平均温度 | 14 | 28 | 0.2529315 | 0.2529315
7#风箱平均温度 | 10 | 20 | 0.251524 | 0.251524
14#风箱平均温度 | 0 | 0 | -0.2455533 | 0.2455533
6#风箱平均温度 | 3 | 6 | 0.2448631 | 0.2448631
3#风箱平均温度 | 16 | 32 | 0.2359243 | 0.2359243
2#风箱平均温度 | 17 | 34 | 0.2357387 | 0.2357387
10#风箱负压 | 1 | 2 | -0.2301557 | 0.2301557
11#风箱负压 | 1 | 2 | -0.2301557 | 0.2301557
13#风箱负压 | 1 | 2 | -0.2254991 | 0.2254991
12#风箱负压 | 1 | 2 | -0.2254991 | 0.2254991
13#风箱平均温度 | 1 | 2 | -0.2244229 | 0.2244229
15#风箱平均温度 | 0 | 0 | -0.2235851 | 0.2235851
8#风箱平均温度 | 9 | 18 | 0.2176288 | 0.2176288
1#大烟道负压 | 1 | 2 | -0.2104035 | 0.2104035
6#风箱负压 | 0 | 0 | -0.2079213 | 0.2079213

## 表7_典型工况优化效果
工况 | 序列 | 真实CO | 优化前预测CO | 优化后预测CO | 预测降低量 | 预测降低比例 | 优化是否成功 | 优化目标值
中位CO工况 | 30 | 3505.859 | 3481.322 | 3426.724 | 54.59819 | 0.01568318 | TRUE | 3437.579
高CO工况 | 2310 | 5360.243 | 5091.006 | 4454.131 | 636.8752 | 0.1250981 | TRUE | 4568.801
末端工况 | 2442 | 3566.985 | 3611.766 | 3478.161 | 133.6049 | 0.03699157 | TRUE | 3489.011

## 表8_风箱负压调控范围
变量 | 历史最小值 | 5%分位 | 中位数 | 95%分位 | 历史最大值
1#风箱负压 | -14.057 | -12.05685 | -11.4325 | -10.8249 | -4.689
2#风箱负压 | -14.023 | -12.2197 | -11.695 | -11.17015 | -7.033
3#风箱负压 | -13.155 | -11.507 | -11.24 | -10.79215 | -8.813
4#风箱负压 | -13.483 | -11.605 | -11.336 | -10.8962 | -8.886
5#风箱负压 | -13.483 | -11.605 | -11.336 | -10.8962 | -8.886
6#风箱负压 | -16.941 | -14.874 | -14.252 | -13.671 | -11.984
7#风箱负压 | -16.941 | -14.874 | -14.252 | -13.671 | -11.984
8#风箱负压 | -16.951 | -14.909 | -14.2815 | -13.69315 | -12.636
9#风箱负压 | -16.951 | -14.909 | -14.2815 | -13.69315 | -12.636
10#风箱负压 | -16.852 | -14.8137 | -14.1945 | -13.601 | -8.48
11#风箱负压 | -16.852 | -14.8137 | -14.1945 | -13.601 | -8.48
12#风箱负压 | -16.836 | -14.80385 | -14.17 | -13.56615 | -5.918
13#风箱负压 | -16.836 | -14.80385 | -14.17 | -13.56615 | -5.918
14#风箱负压 | -16.652 | -14.60185 | -13.99 | -10.07065 | -4.086
15#风箱负压 | -16.652 | -14.60185 | -13.99 | -10.07065 | -4.086
16#风箱负压 | -16.453 | -14.3891 | -13.601 | -7.6446 | -3.857
17#风箱负压 | -16.133 | -14.16 | -13.3845 | -6.40715 | -3.356
18#风箱负压 | -14.005 | -11.528 | -11.149 | -5.3512 | -2.58

## 表9_典型工况推荐负压汇总
风箱 | 中位CO工况 | 末端工况 | 高CO工况
1#风箱负压 | -11.71148 | -11.38121 | -11.81955
10#风箱负压 | -14.12263 | -14.43982 | -14.69069
11#风箱负压 | -14.13786 | -14.24534 | -14.17842
12#风箱负压 | -13.98309 | -14.09706 | -14.2925
13#风箱负压 | -14.39038 | -13.97275 | -14.31487
14#风箱负压 | -14.25772 | -12.78946 | -14.17411
15#风箱负压 | -12.60855 | -13.18118 | -13.76853
16#风箱负压 | -13.30732 | -12.87021 | -13.27027
17#风箱负压 | -13.69431 | -11.14273 | -13.73882
18#风箱负压 | -11.07313 | -11.20387 | -11.25638
2#风箱负压 | -11.39746 | -11.32766 | -11.25804
3#风箱负压 | -11.10003 | -11.02392 | -11.39163
4#风箱负压 | -11.21947 | -10.93056 | -11.08677
5#风箱负压 | -11.16399 | -10.95614 | -10.92453
6#风箱负压 | -13.81849 | -14.05902 | -14.54187
7#风箱负压 | -14.02815 | -14.14883 | -14.35363
8#风箱负压 | -14.24987 | -13.82364 | -14.30631
9#风箱负压 | -14.02933 | -14.4812 | -14.85926

## 表_CO历史滞后项敏感性
方案 | MAE | RMSE | R2
仅工艺变量 | 375.5157 | 492.6674 | 0.01500578
工艺滞后 | 384.5376 | 492.4137 | 0.0228624
CO_lag1 | 114.807 | 201.3038 | 0.8366951
CO_lag1_5 | 114.4366 | 200.9792 | 0.8372213
CO_lag1_5_10 | 114.197 | 200.4825 | 0.8380248

## 表_工艺变量滞后敏感性
方案 | MAE | RMSE | R2
无滞后 | 368.1196 | 475.6222 | 0.08198404
10s/20s/40s | 378.3068 | 478.0312 | 0.0791097
20s/40s/80s | 370.7416 | 476.9183 | 0.08948618
40s/80s/120s | 373.8568 | 486.7119 | 0.05870332

## 表_异常处理稳健性
方案 | MAE | RMSE | R2
原始数据-Ridge | 436.2776 | 645.2795 | -0.6992848
原始数据-GradientBoosting | 392.9058 | 517.4142 | -0.09256492
原始数据-RandomForest | 383.5616 | 504.2621394 | -0.03772722
剔除异常CO-Ridge | 413.605 | 552.9372 | -0.2407309
剔除异常CO-GradientBoosting | 368.1196 | 475.6222 | 0.08198404
剔除异常CO-RandomForest | 375.5157 | 492.6674 | 0.01500578